## Sheet1
专升本-机械工程材料 | 下列不是金属力学性能的是（ ）。 | 强度 | 硬度 | 冲击韧性 | 耐腐蚀性 | D
专升本-机械工程材料 | 试样断裂前所能承受的最大拉应力为（ ）。 | 抗拉强度 | 屈服极限 | 冲击韧性 | 弹性极限 | A
专升本-机械工程材料 | 工程上所用的材料，一般要求其屈强比 （ ） | 越大越好 | 越小越好 | 大些，但不可过大 | 小些，但不可过小 | C
专升本-机械工程材料 | 工程上一般规定，塑性材料的δ（ ） | ≧1% | ≧5% | ≧10% | ≧15% | B
专升本-机械工程材料 | 适合检测硬质合金、表面淬火钢、薄片金属硬度的测试方法是（ ） | 布氏硬度 | 洛氏硬度 | 维氏硬度 | 以上都可 | C
专升本-机械工程材料 | 不宜用于成品及表面薄层硬度的测试方法是（ ） | 布氏硬度 | 洛氏硬度 | 维氏硬度 | 以上都不宜 | C
专升本-机械工程材料 | 拉伸实验时，试样发生屈服时承受的最大应力称为材料的（ ）。 | 屈服强度 | 抗拉强度 | 弹性极限 | 以上都不宜 | C
专升本-机械工程材料 | 疲劳试验时，试样承受的载荷为（ ）。 | 静载荷 | 冲击载荷 | 交变载荷 | 以上都正确 | C
专升本-机械工程材料 | 金属材料抵抗塑性变形或断裂的能力称为&nbsp;&nbsp;（ ）。 | 塑性 | 硬度 | 强度 | 以上都正确 | C
专升本-机械工程材料 | 用拉伸试验可测定材料的&nbsp;&nbsp;（ ） 性能指标。 | 强度 | 硬度 | 韧性 | 以上都正确 | A
专升本-机械工程材料 | 一般工程图样上常标注材料的（ ），作为零件检验和验收的主要依据。 | 强度 | 硬度 | 塑性 | 以上都正确 | B
专升本-机械工程材料 | 金属在外部载荷作用下，首先发生（ ）变形。 | 弹性 | 塑性 | 强化 | 以上都正确 | A
专升本-机械工程材料 | 材料受力后在断裂之前产生最大塑性变形的能力称为（ ）。 | 强度 | 塑性 | 硬度 | 以上都正确 | B
专升本-机械工程材料 | 金属材料断后伸长率和断面收缩率越高，其塑性越（ ）。 | 好 | 中 | 差 | 以上都正确 | A
专升本-机械工程材料 | 材料抵抗局部变形，特别是塑性变形、压痕或划痕的能力成为（ ）。 | 强度 | 塑性 | 硬度 | 以上都正确 | C
专升本-机械工程材料 | 硬度越高，材料的耐磨性越（ ）。 | 好 | 中 | 差 | 以上都正确 | A
专升本-机械工程材料 | 金属材料抵抗交变载荷作用而不产生破坏的能力成为（ ）。 | 抗拉强度 | 疲劳强度 | 屈服强度 | 以上都正确 | B
专升本-机械工程材料 | 机械零件产生疲劳现象的原因是材料表面或（ ）有缺陷。 | 中间 | 内部 | 底部 | 以上都正确 | B
专升本-机械工程材料 | 金属的流动性（ ），收缩率小，表明材料的铸造性能好。 | 大 | 好 | 小 | 以上都正确 | B
专升本-机械工程材料 | 通常材料的硬度在（ ）时，切削加工性能良好。 | 200-300HBS | 170-230HBS | 40-45HRC | 以上都正确 | B
专升本-机械工程材料 | 机械零件常见的损坏形式有（ ） | 变形 | 断裂 | 磨损 | 以上答案都对 | D
专升本-机械工程材料 | 常见的载荷形式有（ ） | 静载荷 | 冲击载荷 | 交变载荷 | 以上答案都对 | D
专升本-机械工程材料 | 通常以（ ）代表材料的强度指标。 | 抗拉强度 | 抗剪强度 | 抗扭强度 | 抗弯强度 | A
专升本-机械工程材料 | 在设计拖拉机缸盖螺钉时应选用的强度指标是 （ ）。 | σb | σs | σ0.2 | σp | A
专升本-机械工程材料 | 材料的使用温度（ ）。 | 应在其韧脆转变温度以上 | 应在其韧脆转变温度以下 | 应与其韧脆转变温度相等 | 与其韧脆转变温度无关 | A
专升本-机械工程材料 | 26洛氏硬度 C 标尺使用的压头是（ ）。 | 淬硬钢球 | 金刚石圆锥体 | 硬质合金球 |  | A
专升本-机械工程材料 | 碳溶入体心立方铁中形成的间隙固溶体称为（ ）。 | 铁素体； | 奥氏体； | 马氏体； | 渗碳体。 | A
专升本-机械工程材料 | 铁素体是（ ）。 | 碳在γ-Fe的间隙固溶体； | 碳在α-Fe中的过饱和间隙固溶体； | 碳在α-Fe中的间隙固溶体； | 碳在γ-Fe中的过饱和间隙固溶体。 | C
专升本-机械工程材料 | 确定碳钢淬火加热温度的基本依据是&nbsp;&nbsp;（ ） | 等温冷却转变曲线 | Fe－Fe3C相图 | 钢的Ms 线 | 连续冷却转变曲线 | B
专升本-机械工程材料 | 过共析钢加热到（ ） 线以上，会转变为单相奥氏体。 | A1 | A2 | A3 | Acm | D
专升本-机械工程材料 | 纯铁冷却过程中，在910℃时由γ－Fe转变为α－Fe的这种转变属于（ ） | 结晶 | 再结晶 | 重结晶 | 同素异构转变 | D
专升本-机械工程材料 | 实际生产中，金属冷却时需要一定的过冷度，即（ ）； | 理论结晶温度低于实际结晶温度； | 理论结晶温度等于实际结晶温度； | 理论结晶温度高于实际结晶温度； | 理论结晶温度和实际结晶温度没有关系； | C
专升本-机械工程材料 | 在金属中能够完整地反映出晶格特征的最小几何单元叫（ ）。 | 晶胞； | 晶格； | 晶体； | 相 | A
专升本-机械工程材料 | 实际金属中存在许多缺陷, 其中晶界属于（ ）。 | 点缺陷； | 线缺陷； | 面缺陷； | 位错 | C
专升本-机械工程材料 | 较大型铸件一般是通过（ ）来细化晶粒的。 | 增大过冷度； | 降低冷却速度； | 变质处理； | 搅拌 | C
专升本-机械工程材料 | 合金中成分、结构和性能相同的均匀组成部分称为（ ）。 | 组元； | 相； | 组织； | 合金 | B
专升本-机械工程材料 | 碳在γ-Fe 中的最大溶解度为（ ）。 | 0.02%； | 0.8%； | 2.06%； | 4.3% | C
专升本-机械工程材料 | 从（ ）中析出的渗碳体叫做三次渗碳体。 | 铁素体； | 奥氏体； | 液态金属； | 莱氏体 | A
专升本-机械工程材料 | 钢的力学性能与（ ）的数量、形态和分布有关。 | 铁素体； | 奥氏体； | 渗碳体； | 珠光体 | C
专升本-机械工程材料 | 碳溶入面心立方铁中形成的间隙固溶体称为（ ）； | 铁素体； | 奥氏体； | 马氏体； | 渗碳体； | B
专升本-机械工程材料 | 将共析钢加热到（ ）线温度以上，其珠光体组织将转变为奥氏体； | A1； | A3； | Acm； | A4； | A
专升本-机械工程材料 | 少数金属在晶态时，其晶格类型会随温度而改变的现象称为（ ）。 | 同素异晶转变； | 匀晶结晶； | 共晶结晶； | 共析转变。 | A
专升本-机械工程材料 | 奥氏体是碳溶解在（ ）中所形成的间隙固溶体。 | α-Fe； | γ-Fe； | δ-Fe； | β-Fe。 | B
专升本-机械工程材料 | 在Fe-Fe3C相图中，ES线也称为（ ）。 | 共晶线； | 共析线； | A3线； | Acm线。 | D
专升本-机械工程材料 | 在Fe-Fe3C相图中，共析线也称为（ ）。 | A1线； | ECF线； | Acm线； | A3线。 | A
专升本-机械工程材料 | 渗碳体的性能特点是（ ）。 | 强度和硬度不高，塑性良好； | 硬度高，极脆，塑性几乎等于零； | 强度较高，硬度适中，有一定的塑性； | 综合力学性能好 | B
专升本-机械工程材料 | 建立相图时采用的冷却速度应为（ ）。 | 快速； | 中速； | 极缓慢； | 空冷； | C
专升本-机械工程材料 | 钢是以铁为主要元素的铁碳合金，一般含碳量小于（ ）。 | 0.8%； | 2.06%； | 4.3%； | 6.67% | B
专升本-机械工程材料 | 确定碳钢淬火加热温度的主要依据是（ ）。 | C曲线； | Ｆe-Fe3Ｃ相图； | 钢的Ms线； | 钢的Mf线 | B
专升本-机械工程材料 | 在Fe-Fe3C相图中，奥氏体冷却到Acm线时开始析出（ ）。 | 铁素体； | 珠光体； | 二次渗碳体； | 莱氏体 | CD
专升本-机械工程材料 | 机械零件选材的依据有（ ）。 | 零件工作条件； | 材料力学性能要求； | 经济性； | 材料的工艺性能 | CD
专升本-机械工程材料 | 力学性能是指材料在力的作用下所显示的性能,主要有(&nbsp;&nbsp; ）等。 | 强硬度； | 塑韧性； | 疲劳强度； | 铸造性能； | CD
专升本-机械工程材料 | 在外力作用下，金属断裂前产生变形的能力称为塑性，常用指标有（ ）。 | 冲击韧性； | 塑性； | 伸长率； | 断面收缩率； | CD
专升本-机械工程材料 | 齿轮所受到的力有：（ ）。 | 静力； | 交变力； | 冲击力； | AB | CD
专升本-机械工程材料 | 机械零件在使用中常见的损坏形式有（ ）。 | 变形； | 断裂； | 磨损； | 腐蚀； | CD
专升本-机械工程材料 | 工业生产中广泛使用的是合金，这是因为生产中可以通过改变合金的化学成分来提高金属的的（ ）。 | 力学性能； | 物理性能； | 化学性能； | 经济性能； | ABC
专升本-机械工程材料 | 举出要求高硬度高耐磨性的两种零件（ ）。 | 锯条； | 锉刀； | 轴承； | 轴； | ABC
专升本-机械工程材料 | 铸铁中含有石墨，所带来的优良性能有 （ ）。 | 铸造性； | 减磨性； | 切削加工性； | 减震性； | ABCD
专升本-机械工程材料 | 许多机械零件在工作中往往要受到冲击载荷的作用，如（ ）。 | 连杆； | 冲模； | 齿轮； | 刀具； | ABCD
专升本-机械工程材料 | 铁可能具有（ ）晶格。 | 面心立方 | 体心立方 | 密排六方 | 无规则几何形状 | AB
专升本-机械工程材料 | 合金发生强化可能的原因（ ）。 | 晶格类型发生了变化 | 晶粒细化 | 晶格发生畸变 | 晶界面积发生变化 | BC
专升本-机械工程材料 | 珠光体中存在（ ）&nbsp;&nbsp;&nbsp;&nbsp;&nbsp;&nbsp;&nbsp;&nbsp; 。 | 固溶体 | 金属化合物 | 机械混合物 | 两相组织 | ABCD
专升本-机械工程材料 | 过共析钢在Acm—Ac1之间加热后的转变产物为（ ）. | Fe3CIII | Fe3CII | Fe3CI | A | BD
专升本-机械工程材料 | 下列材料中，面心立方晶格的是（ ） | γ-Fe； | α-Fe； | Al； | Mg | AC
专升本-机械工程材料 | 共析钢在结晶时，会发生哪些转变（ ）。 | 同素异晶转变； | 匀晶结晶； | 共晶结晶； | 共析转变 | ABCD
专升本-机械工程材料 | 金属在外力作用下的变形可分为（ ）几个连续的阶段。 | 弹性变形； | 弹-塑性变形； | 断裂； | AC | ABC
专升本-机械工程材料 | 奥氏体是（ ）。 | 间隙固溶体； | 碳在γ-Fe中的间隙固溶体； | 置换固溶体， | 碳在α-Fe中的间隙固溶体。 | AB
专升本-机械工程材料 | 根据铁-碳合金相图，过共析钢室温组织由（ ）组成。 | 铁素体； | 二次渗碳体； | 珠光体， | 莱氏体。 | BC
专升本-机械工程材料 | 根据铁-碳合金相图，亚共析钢室温组织由（ ）组成。 | 铁素体； | 二次渗碳体； | 珠光体， | 莱氏体。 | AC
专升本-机械工程材料 | 晶体缺陷有（ ）&nbsp;&nbsp;&nbsp;&nbsp; 。 | 点缺陷； | 线缺陷； | 面缺陷； | 体缺陷。 | ABC
专升本-机械工程材料 | 铁碳合金中，渗碳体有（ ）。 | Fe3CI | Fe3CII | Fe3CIII | Fe3CIIII | ABC
专升本-机械工程材料 | 铸造性能主要指金属的（ ）。 | 流动性 | 收缩性 | 偏析 | 锻造性 | ABC
专升本-机械工程材料 | 常用的硬度的测试方法有（ ）。 | 布氏硬度 | 洛氏硬度 | 维氏硬度 | 肖氏硬度 | ABC
专升本-机械工程材料 | 25洛氏硬度的标尺有（ ）。 | HB | HV | HRA | HRC | CD
专升本-机械工程材料 | 布氏硬度测量法用于测量（ ）零件。 | 退火钢 | 有色金属 | 淬火钢 | 纯铁 | ABD
专升本-机械工程材料 | 线缺陷有（ ）。 | 刃型位错； | 螺型位错； | 晶界； | 相界 | AB
专升本-机械工程材料 | 马氏体是（ ） | 碳在α-Fe的固溶体； | 碳在α-Fe中的过饱和间隙固溶体； | 碳在γ-Fe中的置换固溶体， | 高硬度的组织。 | BD
专升本-机械工程材料 | 下列材料的含碳量大于1%的有（ ）。 | 15 | 45 | T10 | T12 | CD
专升本-机械工程材料 | 关于CrWMn的说法正确的是（ ）。 | CrWMn是冷作模具钢； | CrWMn是热作模具钢； | CrWMn的最终热处理是淬火+低温回火 | CrWMn的最终热处理是淬火+高温回火 | AC
专升本-机械工程材料 | 联接用螺栓应按抗拉强度作为其材料的选择依据。（ ） | 正确 | 错误 |  |  | B
专升本-机械工程材料 | 弹簧应按抵抗明显塑性变形能力作为其材料的选择依据。（ ） | 正确 | 错误 |  |  | B
专升本-机械工程材料 | 强度高的材料在受力时不发生变形，强度低的材料在受力时会发生变形。（ ） | 正确 | 错误 |  |  | B
专升本-机械工程材料 | 疲劳抗力是材料不再断裂时的最小应力。（ ） | 正确 | 错误 |  |  | B
专升本-机械工程材料 | 塑性变形是指外力去除后可以部分恢复的变形。（ ） | 正确 | 错误 |  |  | B
专升本-机械工程材料 | 疲劳是指材料承受的载荷超过了材料允许的负荷而使其破坏的现象。（ ） | 正确 | 错误 |  |  | B
专升本-机械工程材料 | 某些零件承受的力并非静力，在设计冲床冲头时必须考虑所选材料的冲击韧性。（ ） | 正确 | 错误 |  |  | A
专升本-机械工程材料 | 退火工件常用HRC标尺标出其硬度。（ ） | 正确 | 错误 |  |  | B
专升本-机械工程材料 | 断面收缩率越大，材料韧性越好。（ ） | 正确 | 错误 |  |  | B
专升本-机械工程材料 | 维氏硬度试验测试的精度较高，测试的硬度范围大，被测试样厚度几乎不受限制，故在生产现场常常使用。（ ） | 正确 | 错误 |  |  | B
专升本-机械工程材料 | 曲轴、弹簧是在交变载荷的作用下工作的。（ ） | 正确 | 错误 |  |  | A
专升本-机械工程材料 | 金属材料抵抗冲击载荷而不被破坏的能力叫韧性，它的大小以单位面积上承受的最大力来表示。（ ） | 正确 | 错误 |  |  | B
专升本-机械工程材料 | 硬度是材料性能的一个综合物理量，在一定范围内，金属硬度越高，其抗拉强度、耐磨性越高，塑性、韧性越低。（ ） | 正确 | 错误 |  |  | A
专升本-机械工程材料 | 金属材料受外力作用产生变形，而不被破坏的能力称为弹性。（ ） | 正确 | 错误 |  |  | B
专升本-机械工程材料 | 常用的塑性材料在使用时，一般不允许有塑性变形。&nbsp;&nbsp;（ ） | 正确 | 错误 |  |  | A
专升本-机械工程材料 | 所有金属材料在拉伸实验时都会出现显著的屈服现象。（ ） | 正确 | 错误 |  |  | B
专升本-机械工程材料 | 材料的屈服强度越低，则允许的工作应力越高。&nbsp;&nbsp;&nbsp;&nbsp;&nbsp;&nbsp; （ ） | 正确 | 错误 |  |  | B
专升本-机械工程材料 | 做布氏硬度试验时，在相同试验条件下，压痕直径越小说明材料的硬度越低。（ ） | 正确 | 错误 |  |  | B
专升本-机械工程材料 | 洛氏硬度值无单位。（ ） | 正确 | 错误 |  |  | A
专升本-机械工程材料 | 在实际应用中，维氏硬度值是根据测定压痕对角线长度，再查表得到的。（ ） | 正确 | 错误 |  |  | A
专升本-机械工程材料 | 布氏硬度测量法不宜用于测量成品及较薄零件。 （ ） | 正确 | 错误 |  |  | A
专升本-机械工程材料 | 洛氏硬度值是根据压头压入被测定材料的压痕深度得出。（ ） | 正确 | 错误 |  |  | B
专升本-机械工程材料 | 通常说钢比铸铁抗拉强度高，是指单位截面积的承力能力前者高，后者低。（ ） | 正确 | 错误 |  |  | A
专升本-机械工程材料 | 一般用洛氏硬度机而不用布氏硬度机来检测淬火钢成品工件的硬度。（ ） | 正确 | 错误 |  |  | A
专升本-机械工程材料 | 一般来说，硬度高的材料其强度也较高。 （ ） | 正确 | 错误 |  |  | A
专升本-机械工程材料 | 选材时，只要满足工件使用要求即可，并非各项性能指标越高越好。（ ） | 正确 | 错误 |  |  | A
专升本-机械工程材料 | 弹性变形不能随载荷的去除而消失。（ ） | 正确 | 错误 |  |  | B
专升本-机械工程材料 | 形变强化可以提高金属的强度。（ ） | 正确 | 错误 |  |  | A
专升本-机械工程材料 | 金属在外力作用下产生的变形都不能恢复。（ ） | 正确 | 错误 |  |  | B
专升本-机械工程材料 | 一般低碳钢的塑性优于高碳钢，而硬度低于高碳钢。（ ） |  | 错误 |  |  | 正确A
专升本-机械工程材料 | 材料的使用温度（ ）。 | 应在其韧脆转变温度以上 | 应在其韧脆转变温度一下 | 应在其韧脆转变温度相等 | 应在其韧脆转变温度无关 | A
专升本-机械工程材料 | 二元合金中，铸造性能最好的是（ ）。 | 固溶体合金 | 共晶合金 | 共析合金 | 包晶成分合金 | B
专升本-机械工程材料 | 两种元素组成固溶体，则固溶体的晶体结构（ ） | 与溶剂相同 | 与溶质相同 | 与溶剂、溶质都不相同 | 是两种元素各自构成结构的混合体 | A
专升本-机械工程材料 | T10钢的含碳量为（ ）。 | 0.01% | 0.1% | 1.0% | 10% | C
专升本-机械工程材料 | 汽车、拖拉机的齿轮要求表面具有高耐磨性,心部有良好的强韧性，应选用（ ）。 | 20钢渗碳、淬火+低温回火 | 40Cr调质 | 45钢表面淬火+低温回火 | 20CrMnTi渗碳、淬火+低温回火 | D
专升本-机械工程材料 | 马氏体和回火马氏体（ ）。 | 形态和组织结构都不一样 | 形态相同，组织结构不同 | 形态不同，组织结构相同 | 形态与组织结构都相同 | C
专升本-机械工程材料 | 纤维增强复合材料中，当纤维（ ）时，各方向力学性能最好。 | 无规则排列 | 均一方向 | 正交编织 | 三维编织 | C
专升本-机械工程材料 | 同素异构转变伴有体积的变化，其主要原因是（ ）。 | 晶粒度发生变化 | 过冷度发生变化 | 致密度发生变化 | 溶解度发生变化 | C
专升本-机械工程材料 | 机械零件约80%以上的断裂失效是由（ ）。 | 疲劳引起的 | 磨损引起的 | 超载引起的 | 蠕变引起的 | C
专升本-机械工程材料 | 随冷塑性变形量增加，金属的（ ）。 | 强度下降，塑性提高 | 强度和塑性都下降 | 强度和塑性都提高 | 强度提高，塑性下降 | C
专升本-机械工程材料 | 金属的组织分为单晶体和多晶体，（ ）的存在使两者的变形行为存在着差异。 | 滑移 | 孪生 | 晶界 | 位错塞积 | C
专升本-机械工程材料 | 晶体中的晶界属于（ ）。 | 体缺陷 | 面缺陷 | 线缺陷 | 点缺陷 | B
专升本-机械工程材料 | 在淬火钢中，当含碳量增加到0.6%以后，随着含碳量的增加，硬度增加缓慢，这是因为（ ）。 | 随着含碳量的增加，残余奥氏体的量增多 | 随着含碳量的增加，片状马氏体的量增多 | 随着含碳量的增加，淬火内应力增大 | 随着含碳量的增加，非马氏体的量减少 | A
专升本-机械工程材料 | 下列钢铁材料中切削性能较好的是（ ） | 工业纯铁 | 45钢 | 白口铸铁 | T12A钢 | B
专升本-机械工程材料 | 高分子材料的分子运动能量低，链断不能运动，在外力作用下，只能使大分子的原子发生微量位移而发生少量弹性变形。这是高分子材料在（ ）力学状态的特点。 | 玻璃态 | 高弹态 | 粘流态 | 反应态 | A
专升本-机械工程材料 | 在面心立方晶格中，原子密度最大的晶面是（ ）。 | （100） | （110） | （122） | （111） | D
专升本-机械工程材料 | 下列钢中，以球化退火作为预备热处理的是（ ）。 | 40Cr | 20Cr | 65Mn | GCr15 | D
专升本-机械工程材料 | 高分子材料中，大分子链之间的结合键是（ ）。 | 金属键 | 离子键 | 共价键 | 分子键 | C
专升本-机械工程材料 | 二元合金在发生共晶转变时，其相组成是（ ） | 单一液相 | 单一固相 | 两相共存 | 三相共存 | C
专升本-机械工程材料 | 合金中的第二相颗粒越细，数量越多，分布越均匀，其（ ）。 | 强度、硬度越高，塑性、韧性稍有下降 | 塑性、韧性越高，强度、硬度稍有下降 | 强度、硬度和塑性、韧性都下降 | 强度、硬度和塑性、韧性都提高 | D
专升本-机械工程材料 | 过共析钢正火的目的（ ）。 | 调整硬度，便于切削加工 | 细化晶粒，为最终热处理作组织准备 | 消除网状二次渗碳体 | 消除残余内应力，防止变形开裂 | A
专升本-机械工程材料 | T12钢的正常淬火组织是（ ）。 | 马氏体+颗粒状碳化物 | 马氏体+残余奥氏体 | 马氏体+铁素体 | 马氏体+残余奥氏体+颗粒状碳化物 | A
专升本-机械工程材料 | 制造手锯条应选用（ ）。 | T12钢经淬火+低温回火 | 65钢经淬火+中温回火 | 45钢经淬火+高温回火 | Cr12MoV经淬火+低温回火 | A
专升本-机械工程材料 | 铸铁如果第一、第二阶段石墨化都完全进行，其组织为（ ）。 | F+G | F+P+G | P+G | L′e+P+G | A
专升本-机械工程材料 | 金属在结晶时，冷却速度越快，其实际结晶温度（ ）。 | 越高 | 越低 | 越与冷却速度无关 | 越趋于恒定 | B
专升本-机械工程材料 | 铸造条件下，冷却速度越大，则（ ）。 | 过冷度越大，晶粒越细 | 过冷度越大，晶粒越粗 | 过冷度越小，晶粒越细 | 过冷度越小，晶粒越粗 | A
专升本-机械工程材料 | 钢的淬硬性主要取决于（ ）。 | 碳含量 | 合金元素含量 | 冷却速度 | 冷却方法 | A
专升本-机械工程材料 | 钢在淬火后获得的马氏体组织晶粒粗细主要取决于（ ）。 | 奥氏体的起始晶粒度 | 奥氏体的实际晶粒度 | 奥氏体的本质晶粒度 | 刚的原始组织 | B
专升本-机械工程材料 | 完全退火主要适用于（ ）。 | 亚共析钢 | 共析钢 | 过共析钢 | 白口铸铁 | A
专升本-机械工程材料 | 钢在水玻璃中淬火是（ ）。 | 单液淬火 | 双液淬火 | 分级淬火 | 等温淬火 | A
专升本-机械工程材料 | 直径为10mm的45钢钢棒，加热到850℃投入水中，其显微组织为（ ）。 | 马氏体+珠光体 | 马氏体+残余奥氏体 | 铁素体+珠光体 | 马氏体 | D
专升本-机械工程材料 | 粒子增强复合材料中，粒子的直径一般为（ ）。 | 小于0.01μm | 0.01～0.1μm | 大于0.1μm | 任意大小 | B
专升本-机械工程材料 | 过共析钢在球化退火之前需进行（ ）。 | 调质 | 正火 | 去应力退火 | 再结晶退火 | D
专升本-机械工程材料 | 有一碳钢支架刚性不足，解决的办法是（ ）。 | 通过热处理强化 | 选用合金钢 | 增加横截面积 | 在冷加工状态下使用 | C
专升本-机械工程材料 | GCr15钢中Cr的平均含量为（ ）。 | 15% | 1.5% | 0.15% | 没有表示出来 | B
专升本-机械工程材料 | 拖拉机和坦克履带板受到严重的磨损及强烈冲击，应选用（ ）。 | 20Cr渗碳、淬火+低温回火 | ZGMn13水韧处理 | W18Cr4V淬火+低温回火 | GCr15淬火+低温回火 | B
专升本-机械工程材料 | 检测淬火钢零件或工具的硬度应选用的测量指标为（ ）。 | HBS | HRC | HV | HRB | B
专升本-机械工程材料 | 合金钢淬火时一般选用的冷却介质为（ ）。 | 水 | 油 | 盐水 | 石灰水 | B
专升本-机械工程材料 | 确定碳钢淬火加热温度的主要依据是（ ）。 | C曲线 | Ｆe-Fe3Ｃ相图 | 钢的Ms线 | 钢的Mf线 | A
专升本-机械工程材料 | 合金固溶强化的主要原因是（ ）。 | 晶格类型发生了变化 | 晶粒细化 | 晶格发生了畸变 |  | C
专升本-机械工程材料 | 钢是以铁为主要元素的铁碳合金，一般含碳量小于（ ）。 | 0.8% | 2.06% | 4.3% | 6.67% | B
专升本-机械工程材料 | 下列材料中，耐磨性最好的是（ ）。 | W6Mo5Cr4V2 | YT14 | T10A | 38CrMoAlA | B
专升本-机械工程材料 | 常用不锈钢有铁素体不锈钢、奥氏体不锈钢、马氏体不锈钢和（ ） | 珠光体不锈钢 | 马氏体-奥氏体不锈钢 | 莱氏体不锈钢 | 贝氏体不锈钢 | B
专升本-机械工程材料 | 以下哪种铸铁的断口呈灰黑色？（ ） | 马口铁 | 白口铸铁 | 麻口铸铁 | 灰铸铁 | C
专升本-机械工程材料 | 用于制造渗碳零件的钢称为（ ）。 | 结构钢 | 合金钢 | 渗碳钢 | 工具钢 | B
专升本-机械工程材料 | 马氏体组织有两种形态（ ）。 | 板条、树状 | 板条、针状 | 树状、针状 | 索状、树状 | A
专升本-机械工程材料 | 在铁碳合金相图中，具有E点与F点之间成分的合金缓冷到1148℃时都将发生共晶转变。 | 正确 | 错误 |  |  | A
专升本-机械工程材料 | 铁素体是碳在α-Fe&nbsp;中的固溶体。 | 正确 | 错误 |  |  | A
专升本-机械工程材料 | 可锻铸铁可以进行锻造加工。 | 正确 | 错误 |  |  | B
专升本-机械工程材料 | 高分子材料中，大分子链之间的结合键是离子键。&nbsp; &nbsp; &nbsp; &nbsp; &nbsp; &nbsp; &nbsp; &nbsp; &nbsp; &nbsp; &nbsp; &nbsp; &nbsp; &nbsp; &nbsp; &nbsp; &nbsp; &nbsp; &nbsp; |  | 错误 |  |  | B
专升本-机械工程材料 | 钢的淬硬性主要取决于钢中的碳元素含量，合金元素越高，其淬硬性越好。&nbsp; &nbsp; &nbsp; &nbsp; &nbsp; &nbsp; &nbsp; &nbsp;&nbsp; |  | 错误 |  |  | A
专升本-机械工程材料 | 一个合金的室温组织为α+β11+（α+β），则它由三相组成。&nbsp; &nbsp; &nbsp; &nbsp; &nbsp; &nbsp; &nbsp; |  | 错误 |  |  | B
专升本-机械工程材料 | 将金属加热到再结晶温度以上时，金属将发生回复、再结晶及晶粒长大等变化。&nbsp;&nbsp; |  | 错误 |  |  | A
专升本-机械工程材料 | 金属在塑性变形后产生的纤维组织能使金属具有各向异性。&nbsp; &nbsp; &nbsp; &nbsp; &nbsp; &nbsp; |  | 错误 |  |  | A
专升本-机械工程材料 | 碳钢的塑性和强度都随着含碳量的增加而降低。&nbsp; &nbsp; &nbsp; &nbsp; &nbsp; &nbsp; &nbsp; &nbsp; &nbsp; &nbsp; &nbsp; &nbsp; &nbsp; &nbsp; |  | 错误 |  |  | B
专升本-机械工程材料 | 金属的再结晶转变，也要经历形核与晶核长大的过程。&nbsp; &nbsp; &nbsp; &nbsp; &nbsp; &nbsp; &nbsp; &nbsp; &nbsp; &nbsp; &nbsp; &nbsp; |  | 错误 |  |  | A
专升本-机械工程材料 | Acl表示奥氏体向珠光体平衡转变的临界点。&nbsp; &nbsp; &nbsp; &nbsp; &nbsp; &nbsp; &nbsp; |  | 错误 |  |  | B
专升本-机械工程材料 | 临界淬火冷却速度（VK）越大，钢的淬透性越高。 | 正确 | 错误 |  |  | B
专升本-机械工程材料 | 退火与正火在工艺上的主要区别是正火的冷却速度大于退火。&nbsp; &nbsp; &nbsp; &nbsp; &nbsp; &nbsp; &nbsp; &nbsp; &nbsp; &nbsp; &nbsp; &nbsp; &nbsp; |  | 错误 |  |  | A
专升本-机械工程材料 | 球化退火可使过共析钢中严重连续网状二次渗碳体及片状共析渗碳体得以球状化。&nbsp; &nbsp; &nbsp; &nbsp; |  | 错误 |  |  | A
专升本-机械工程材料 | 1Cr13钢的含铬量比GCr15钢低。&nbsp; &nbsp; &nbsp; &nbsp; &nbsp; &nbsp; &nbsp; &nbsp; &nbsp; &nbsp; &nbsp; &nbsp; &nbsp; &nbsp; &nbsp; &nbsp; &nbsp; &nbsp; &nbsp; &nbsp; &nbsp; &nbsp; &nbsp; &nbsp; &nbsp; &nbsp; |  | 错误 |  |  | B
专升本-机械工程材料 | 钢的加热温度低于727℃时,其组织不发生变化。 | 正确 | 错误 |  |  | B
专升本-机械工程材料 | 在室温下进行金属变形加工,称为冷加工。&nbsp; &nbsp; &nbsp; &nbsp; &nbsp; &nbsp; &nbsp; &nbsp; &nbsp; &nbsp; &nbsp; &nbsp; &nbsp; &nbsp; &nbsp; &nbsp; &nbsp; &nbsp; |  | 错误 |  |  | A
专升本-机械工程材料 | 淬透性好的钢,淬火后硬度一定很高。&nbsp; &nbsp; &nbsp; &nbsp; &nbsp; &nbsp; &nbsp; &nbsp; &nbsp; &nbsp; &nbsp; &nbsp; &nbsp;&nbsp; |  | 错误 |  |  | A
专升本-机械工程材料 | 45钢是中碳钢。&nbsp; &nbsp; &nbsp; &nbsp; &nbsp; &nbsp; &nbsp; &nbsp; &nbsp; &nbsp; &nbsp; &nbsp; &nbsp; &nbsp; &nbsp; &nbsp; &nbsp; &nbsp; &nbsp; &nbsp; &nbsp;&nbsp; |  | 错误 |  |  | A
专升本-机械工程材料 | 马氏体转变不能得到100%的马氏体。&nbsp; &nbsp; &nbsp; &nbsp; &nbsp; &nbsp; &nbsp; &nbsp; &nbsp; &nbsp; &nbsp; &nbsp; &nbsp; &nbsp; &nbsp; &nbsp; &nbsp; &nbsp; &nbsp; &nbsp; &nbsp; &nbsp; &nbsp;&nbsp; |  | 错误 |  |  | A
专升本-机械工程材料 | 高分子材料中，大分子链之间的结合键是离子键。 | 正确 | 错误 |  |  | A
专升本-机械工程材料 | 钢的淬硬性主要取决于钢中的碳元素含量，合金元素越高，其淬硬性越好。 | 正确 | 错误 |  |  | A
专升本-机械工程材料 | 铸造条件下，冷却速度越大，则过冷度越大，晶粒越细。&nbsp; &nbsp; &nbsp; &nbsp; &nbsp; &nbsp; &nbsp; &nbsp; &nbsp; &nbsp; &nbsp; &nbsp; &nbsp; &nbsp; &nbsp; |  | 错误 |  |  | A
专升本-机械工程材料 | 马氏体是碳在α-Fe中的过饱和固溶体，当奥氏体向马氏体转变时，体积要收缩。&nbsp; &nbsp; &nbsp;&nbsp; |  | 错误 |  |  | B
专升本-机械工程材料 | 复合材料中的增强相主要起承受应力和显示功能的作用。 | 正确 | 错误 |  |  | A
专升本-机械工程材料 | 所有的铝合金都可以通过热处理进行强化。&nbsp; &nbsp; &nbsp; &nbsp; &nbsp; &nbsp; &nbsp; &nbsp; &nbsp; &nbsp; &nbsp; &nbsp; &nbsp; &nbsp; &nbsp; &nbsp; &nbsp; &nbsp; &nbsp; &nbsp; |  | 错误 |  |  | B
专升本-机械工程材料 | 钢能进行热处理改性工艺的主要原因是钢具有固态相变的特性。&nbsp; &nbsp; &nbsp; &nbsp; &nbsp; &nbsp; &nbsp; &nbsp; &nbsp; &nbsp;&nbsp; |  | 错误 |  |  | A
专升本-机械工程材料 | 陶瓷材料的抗拉强度较低，而抗压强度较高。&nbsp; &nbsp; &nbsp; &nbsp; &nbsp; &nbsp; &nbsp; &nbsp; &nbsp; &nbsp; &nbsp; &nbsp; &nbsp; &nbsp; &nbsp; &nbsp; &nbsp; &nbsp; &nbsp;&nbsp; |  | 错误 |  |  | A
专升本-机械工程材料 | 工业应用的铁碳合金无论成分如何,在平衡条件下冷却到室温时,其相组成都是铁素体和渗碳体。 | 正确 | 错误 |  |  | A
专升本-机械工程材料 | 复合材料总是兼具其组分材料的优良特性。 | 正确 | 错误 |  |  | A
专升本-机械工程材料 | 凡是液态凝固为固体的过程都是结晶过程。（ ） | 正确 | 错误 |  |  | B
专升本-机械工程材料 | 纯金属的结晶温度与冷却速度无关（ ） | 正确 | 错误 |  |  | B
专升本-机械工程材料 | 在铁碳合金相图中，具有E点与F点之间成分的合金缓冷到1148℃时都将发生共晶转变。（ ） | 正确 | 错误 |  |  | A
专升本-机械工程材料 | 复合材料中的增强相主要起承受应力和显示功能的作用。（ ） | 正确 | 错误 |  |  | A